## Ætsetank
Ætsetank udført i acrylplader til Ferriklorid | [8 empty] | Tegningen er ikke målfast. Alle mål i mm
http://www.acrylplader.dk/143-forside_-_priser.htm |  |  |  |  | 46565599
Acrylplade 300x360x8 mm 80,00 kr./stk. For- og bagplade | [8 empty] | Med de viste mål indeholder ætsetanken: | [5 empty] | 5,19 Liter
Acrylplade 300x54x20 mm 80,00 kr./stk. Sideplader | [7 empty] | 8 |  |  |  | Låg 360 mm | [7 empty] | Nylon skruer (20 stk) til forstærkning af ætsetanken. Efter eget valg.
Acrylplade 420x130x8 mm 30,00 kr./stk. Bundplade | [19 empty] | Akrylpladerne limes sammen med Methylenklorid (Det er giftig og skal gøres i fri luft).
Acrylplade 360x70x8 mm 20,00 kr./stk. Låg | [11 empty] | 5 liter 275 mm | [7 empty] | Kaldes også "Solvent Welding" Se denne webside:
Firmaet ovenfor levere de 6 stk. acrylplader udskåret til 370,00 kr. | [19 empty] | http://www.youtube.com/watch?v=hT6Ow_cBTps&feature=related
Brug kun standard mål for tykkelse af acrylplader | [19 empty] | Silicone lim på mælkesyre kan bruges. En anden mulighed er lim IPS Weld-On 16.
Brug kun hele og lige tal for: Højden, Bredden og Dybden af ætsetanken | [19 empty] | Fabrikanten anbefaler Methylenklorid. Så er skruer ikke være nødvendig.
Mat. | Høj | Bred | Dyb | Rum mål | Priser | [6 empty] | 4 liter 231 mm | [7 empty] | Det er op til dig, om du vil forstærke ætsetanken med nylon skruer.
| mm | mm | mm | Liter | DKK | [14 empty] | Hvis du vil bruge skruer, skal det være M4x20mm nylon skruer.
Udvendig mål | 300 | 360 | 70 | 7.56 | [15 empty] | Der bores 16 ø 4mm huller i frontpladerne.
Indvendig mål | 300 | 320 | 54 | 5.19 | [15 empty] | I sidepladerne bores 16 ø 3,5 x 15mm dybe huller og der skæres gevind.
Mat. | Højden | Bred/Dyb | Tykkelse | mm | [15 empty] | Der bores 4 ø 4mm huller i bundpladen.
2 x Akrylplader | 300 | 360 | 8 | Front | 160 | [6 empty] | 3 liter 174 mm | [7 empty] | I sidepladerne bores 4 ø 3,5 x 15mm dybe huller og der skæres gevind.
2 x Akrylplader | 300 | 54 | 20 | Side | 160 | [14 empty] | Skruerne finder du på denne webside:
1 x Akrylplade | 420 | 130 | 8 | Bund | 30 | [14 empty] | http://dk.farnell.com/allthread/119040020/screw-cheese-nylon-m4x20-pk100/dp/7070690
1 x Akrylplade | 360 | 70 | 8 | Låg | 20 |  | 300 | [11 empty] | 316 | Skruehuller er ikke målsat her, men 16 i sidepladerne og 4 i bunden er nok
Pumpe med 2 luftudtag. AM-Top CR-30. MAXI ZOO |  |  |  |  | 50 | [14 empty] | Jeg vil komme med mine erfaringer, når ætsetanken er lavet.
Varmelegeme AT16AH 200W ø 18mm x længde 320 mm. |  |  |  |  | 148 | [6 empty] | 2 liter 115 mm | [7 empty] | På min website under "Elektronik" og "Temperatur kontrol for røgovn" findes en tegning,
2 stk. luftsten og 2 stk. kontraventil. MAXI ZOO |  |  |  |  | 44 | [14 empty] | hvor borehuller er målsat. Tegning No. 1 højde 360mm. Tegning No. 2 højde 300mm.
3 m luftslange. MAXI ZOO |  |  |  |  | 22 | [14 empty] | Efterskrift: Jeg har brugt methylenklorid og skruer er IKKE nødvendig.
Lim |  |  |  |  | 30
Nylon skruer. Pose med 100 stk. Farnell 73,00 kr.
Total |  |  |  |  | 664 | [6 empty] | 1 liter 58 mm | [8 empty] | Udarbejdet af Jørgen Walter ©
Her kan du selv beregne størrelsen på din ætsetank | [20 empty] | www.walter-lystfisker.dk
Indsæt højden i mm B15 | [20 empty] | COPYRIGHT © 2014
Indsæt bredden i mm C15
Indsæt for- og bagplade tykkelse i mm D15
Indsæt dybden i mm C16 | [5 empty] | 8 | [7 empty] | Bundplade og kar limes
Indsæt sideplade tykkelse i mm D16
På min hjemmeside www.walter-lystfisker.dk kan du læse mere
Acryl plader er ikke slagfast og er skrøbelig for kærvvirkning. | [10 empty] | Skruer 2 stk i bund | [5 empty] | Skruer 2 stk i bund |  |  |  |  | Total 316 mm Høj
Derfor skal der udvises stor forsigtighed ved bearbejdning i acryl plader.
Bores et hul skal hullet være større end skruen, så den termiske | [6 empty] | Bund 420 mm | [14 empty] | 8 | Front 300 mm |  |  |  | 8
påvirkning ikke forårsager en spænding i acryl pladen.
Man kan nedsætte risikoen ved at anvende nylon skruer. | [5 empty] | Bund 130 mm
Desuden kan der ved metalskruer opstå en risiko for revnedannelser, | [7 empty] | Skruer 4 stk i hver side | [7 empty] | Skruer 4 stk i hver side | [8 empty] | Skruer 4 stk i hver side
hvis skruen spændes for hårdt. Derfor anvendes en gummiring – O ring –
mellem skrue og acryl plade. En anden grund til at anvende nylon skruer i en | [11 empty] | Front 360 mm | [5 empty] | 8 | [8 empty] | Låg 70 mm
ætsetank med ferriklorid er den, at ferriklorid vil angribe metal men ikke nylon. | [7 empty] | Bundplade
Side 54 mm
Skruer 4 stk i bund
Skruer 2 stk i bund
[9 empty] | 20 |  |  |  |  | Set fra toppen uden låg |  | 20
Frontpladerne limes på siderne
[12 empty] | Indvendig mål 320 mm | [11 empty] | Skruer 2 stk i bund
[12 empty] | Front 360 mm | [5 empty] | 8
[10 empty] | Skruer 4 stk i hver side | [5 empty] | Skruer 4 stk i hver side | [8 empty] | Skruer 4 stk i hver side
Ætsetank med pumpe og varmelegme 1.145,00 og 920,50 kr. set hos:
www.elextra.dk |  | og | http://www.disconetto.dk/
http://www.avifauna.dk/ |  |  | http://www.maxizoo.dk/
http://dalumdyrehandel.dk/shop/akvastabil-varmelegeme-639p.html | [25 empty] | walter
walter | [27 empty] | Reg.No.1262